## Página1
Metal | Ligante | Formula_MOF | Metodo_Sintese | Condicoes_Sintese | Tipo_Eletrolito | Concentração_Etanol | Potencial de Oxidação (Ep, V vs Hg/HgO) | Densidade de Corrente (mA/cm²) | Área Superficial (m²/g) | Coef. de Difusão (cm²/s) | Constante Cinética (kₒ, M⁻¹s⁻¹) | Coef. de Transferência (α) | Tafel Slope (mV/dec) | Durabilidade | Eletrodo Catalítico | Tendência de Desempenho
Ni | Ácido 1,4-benzenodicarboxílico (H2​BDC) | [Ni3​(OH)2​(H2​O)4​(C8​H4​O4​)2​]⋅2H2​O | Solvotermal | 150∘C por 72 h em DMF | NaOH (1.0M) | 0.5 M | 0.84 V | 96 mA cm−2 (+0.8 V vs MMO) | 82.7 m2g−1 | 3.2×10−11 cm2s−1 | 0.172 M−1s−1 | 0.05 | 165 mV dec−1 | Boa (Decaimento da corrente lento em 1600 s) | Ni-MOF/C (1:1) em eletrodo de grafite | Methanol>Ethanol>Ethylene glycol>Glycerol
Ni | Ácido 1,3,5-benzenotricarboxílico (H3​BTC) | Ni3​(BTC)2​(H2​O)12​ | Solvotermal | 160 ∘C por 12 h em DMF/Etanol/H2​O | 1.0 M KOH | 1.0 M | 1.56 V (vs RHE) (≈0.66 V vs Hg/HgO) | 120 mA cm−2 | 85.4 m2g−1 (BET) | 1.17×10−5 cm2s−1 | Não informado | 0.81 | 58.7 mV dec−1 | 90% de retenção após 5000 s | Ni-MOF/NF (Nickel Foam) | Ni-MOF/NF>IrO2​>NF
Co/Cu | Ácido 1,4-benzenodicarboxílico (H2BDC) | CoCu-BDC | Solvotermal | 120 ∘C por 24 h em DMF | 1.0 M KOH | 1.0 M | 0.6 V | 115.3 | 31.87 | 2.86×10−6 | 2025-04-07 | 0.89 (n=4) | 128 | 89.6% de retenção após 10,000 s | CoCu-BDC/C / GCE | CoCu-BDC/C>Co-BDC/C>Cu-BDC/C
Cu | Ácido 1,3,5-benzenotricarboxílico (H3​BTC) | Cu3​(BTC)2​ (Precursor) | Solvotermal (Precursor) + Pirólise | Precursor: 120 ∘C por 12 h. Pirólise: 600 ∘C por 2 h (para Cu@C-600) | 1.0 M KOH | 1.0 M | 0.62 V | 125 | 236.4 | 3.8×10−6 | 2025-09-05 | 0.34 (assumindo n=2) | 86.9 | 81.7% de retenção após 5000 s | Cu@C-600 / GCE | Cu@C-600>CuO@C-600>Cu@C-700
Ni | H2​NDC e DABCO | Ni2​(NDC)2​(DABCO) | Solvotermal | 120 ∘C por 72 h em DEF | 1.0 M KOH | 1.0 M | 1.5 V (vs RHE) (≈0.58 V vs Hg/HgO) | 49.3 | 18.35 | 2.45×10−10 | Não informado | 0.94 (n=4) | 251 | 90% de retenção após 20,000 s | Ni2​(NDC)2​(DABCO)/NF | Ni2​(NDC)2​(DABCO)/NF>RuO2​/NF
Ru/Ni | Ácido 1,3,5-benzenotricarboxílico (H3​BTC) | RuNi-BTC | Solvotermal | 160 ∘C por 12 h em DMF/Etanol/H2​O | 1.0 M KOH | 1.0 M | 1.56 V (vs RHE) (≈0.64 V vs Hg/HgO) | 41 | 102 | 1.76×10−6 | Não informado | 0.192 (n=2) | 154 | 83% de retenção após 5000 s | RuNi-BTC/NF | RuNi-BTC > Ru-BTC > Ni-BTC
Cobre (Cu) | Benzotetracarboxilato (H4​btc) | Cu2​(btc) (equivalente ao HKUST−1) | Solvotermal | 120°C por 12h | 0.5 M NaOH | 0,5M | 0,61V | 4.08 | 792 (calculada, BET) | ∼5,7×10−6 | 2,73×10^3 | 0.71 | 230.8 | Decaimento de ∼50% em 1.000s | Pasta de Carbono Modificada (CPE/MOF) | Apresenta pico de oxidação estável e alta eficiência em condições alcalinas.
Zircônio (Zr) + PdSnO2 (Bimetálico) | Ácido Tereftálico (H2(bdc)) | UiO-66 (base) | Solvotermal (do UiO-66) + Impregnação (PdSnO2) | 120 °C por 24h; Impregnação: 90°C | 1.0 M KOH | 1.0 M | -0,15V (vs Hg/HgO) | 38,2 (para 1M etanol) | 1100 (para UiO-66 puro) | Não Informado | Não Informado | Não Informado | 85.4 | Mantém 75\% da densidade de corrente após 3.600s | Eletrodo de Carbono Vítreo (GCE/Catalisador) | Excelente atividade e baixa sobretensão, impulsionada pelo efeito sinérgico Pd-Sn e alta dispersão do UiO-66.
Cobre (Cu) (precursor) + Paládio (Pd) | Ácido Benzotricarboxílico (H3{btc}) | MOF-199 (Cu3(btc)2)/Pd | Solvotermal (para MOF-199) + Impregnação com Pd | 100 °C por 12h; Carga de Pd: 14,9% | 1.0 M KOH | 0.5 M | -0,15V | 1876 (Densidade de corrente de massa, mA/mg de Pd) | 797 (para MOF-199 puro) | Não Informado | Não Informado | Não Informado | Não Informado | Decaimento de ~ 30% em 3.600s (Boa estabilidade) | Eletrodo de Carbono Vítreo (GCE/Catalisador) | Excelente atividade intrínseca (normalizada pela massa de Pd), potencial de pico baixo, atribuída à interface PdO induzida.
Níquel (Ni) + Ferro (Fe) | TDC (Tiopeno-2,5-dicarboxilato) (Precursor) | NiFe-MOF (Precursor) | Solvotermal (do precursor MOF) + Reação assistida por Sais Eutéticos | 150 °C por 12h; Conversão para LDH: 120°C | 1.0 M KOH | 1.0 M | 0,61 V | 124 (Densidade de corrente de área) | ~ 50,2 (para o NiFe-LDH/CC) | Não Informado | Não Informado | Não Informado | Não Informado | Excelente: Estabilidade de 100% após 100h (CP) e sem degradação após 1000 ciclos (CV). | Tecido de Carbono (CC) com NiFe-LDH | Alto Desempenho (o mais alto em mA/cm^2 até agora). A estrutura porosa derivada do MOF e a sinergia NiFe são cruciais.
Zircônio (Zr) (suporte) + Platina (Pt) | Ácido Tereftálico (H2{bdc}) | UiO-66 (base) | Solvotermal (do UiO-66) + Deposição de Pt | 120 °C por 24h; Deposição por redução in-situ | 1.0 M KOH | 1.0 M | -0,1V | 216 (Densidade de corrente de massa, mA/mg_{Pt}) | 1050 (para UiO-66 puro) | Não Informado | Não Informado | Não Informado | Não Informado | Decaimento de ~ 45% em 3.600s | Eletrodo de Carbono Vítreo (GCE/Catalisador) | Alta atividade de massa, baixa sobretensão, devido à coordenação única do Pt com os grupos OH do UiO-66.
Níquel (Ni) (Ni8 cluster) | Trimetiltiofeno-2,5-dicarboxilato (H_2{tmtdc}) | Ni8L6Cl2 (Fórmula simplificada) | Solvotermal | 120 °C por 48h | 1.0 M KOH | 0.2M | 0,55V | 21.7 | 548 | Não Informado | Não Informado | 0.61 | 59.6 | 88,2% da atividade retida após 10.000s (Excelente) | Eletrodo de Carbono Vítreo (GCE/MOF) | Excelente durabilidade e baixa Tafel Slope. A atividade catalítica é atribuída ao cluster Ni8 dentro da estrutura.
Platina (Pt) (Átomo Único) | Não Informado (percursor do MOC) | MOF Derivado (precursor) | Pirólise -> Conversão Direta para Pt-SACs | Pirólise a 900°C; Carga de Pt a 300°C | 1.0 M KOH | 1.0 M | -0,1 V | 2996 (mA/mg_{Pt}) | 130 | Não Informado | Não Informado | Não Informado | 84.1 | Queda de 35% em 10.000s (Excelente) | Eletrodo de Carbono Vítreo (GCE/Catalisador) | Atividade intrínseca recorde por mg de Pt
Cobre (Cu) + Cobalto (Co) | Ácido Benzotricarboxilico (H3{btc}) (Precursor) | CuCo-MOF (Precursor) | Solvotermal -> Pirólise | 120°C por 12h; Pirólise: 900°C sob N2 | 1.0 M KOH | 1.0 M | 0,55 V | 214.8 | 543 | Não Informado | Não Informado | Não Informado | 86.4 | 90,1% após 10.000s (Excepcional) | Eletrodo de Carbono Vítreo (GCE/Catalisador) | Maior mA/cm^2 entre MOF-derived não-nobres. Durabilidade excelente.
Cobre (Cu) + Cobalto (Co) | N,N-Biscianopiridilmetano (bcpd) + Ácido Dicarboxílico | CuCo-MOF | Solvotermal em Solvente Misto (DMF/H2O) | 100°C por 48h | 1.0 M KOH | 0.5 M | 0,61 V | 212.5 | 547 | Não Informado | Não Informado | Não Informado | 84.3 | 74,8% após 10.000s (Muito Boa) | Eletrodo de Carbono Vítreo (GCE/Catalisador) | Alta Densidade de Corrente de Área para MOF bimetálico. Durabilidade muito boa.
Platina (Pt) + Níquel (Ni) | Não Informado (Ni-base) | Ni-MOF (Precursor) | Solvotermal -> Impregnação com Pt -> Pirólise | MOF não informado; Pirólise: 600°C | 1.0 M KOH | 1.0 M | -0,1 V | 2110 (mA/mg_{Pt}) | ~ 500 | Não Informado | Não Informado | Não Informado | 80 | Decaimento rápido inicial, mas o desempenho pós-lixiviação é estável. | Eletrodo de Carbono Vítreo (GCE/Catalisador) | Excelente atividade de massa devido à superfície Pt-rica induzida pela lixiviação do Ni.
Ni + Co + Mn (Dopante) | H4(dobdc) | Mn-NiCo-MOF-74 | Solvotermal | 135°C por 24h | 1.0 M KOH | 1.0 M | 0,55 V | 168 | 397 | Não Informado | Não Informado | Não Informado | 46 | 93,5% após 3.600s (Excepcional) | Espuma de Níquel (NF/MOF) | Melhor Cinética (Tafel) da base de dados. Alta estabilidade e corrente robusta.
Níquel (Ni) | bib+bdc | [Ni(bib)(bdc)]n | Solvotermal | 150°C por 72h | 1.0 M KOH | 1.0 M | 0,58 V | 114.5 | Não Informado | Não Informado | Não Informado | Não Informado | 68 | 92% após 3.600s (Muito Boa) | Eletrodo de Carbono Vítreo (GCE/MOF) | Baixo Tafel Slope e alta estabilidade. Ligantes mistos melhoram a densidade de sítios.
Cobre (Cu) | H3(btc) | Cu-BTC/GO (Compósito) | Solvotermal + Ultrassom | 110°C por 18h; Mistura com GO em suspensão | 1.0 M NaOH | 0.5 M | 0,65 V (vs SCE) | 3.65 | Não Informado | 3,82 x 10^{-6} | 4,26 x 10^3 | 0.46 | Não Informado | Boa estabilidade | Pasta de Carbono (CPE/Compósito) | GO melhora condutividade, aumentando eficiência.
Paládio (Pd) | H2(bpydc) | Pd-MOF (1D) | Solvotermal | 130°C por 12h | 1.0 M KOH | 1.0 M | -0,25 V | 3850 (mA/mg_{Pd}) | Não Informado | Não Informado | Não Informado | Não Informado | 56 | Excelente | Eletrodo de Carbono Vítreo (GCE/MOF) | Atividade de Massa Excepcional e baixo Tafel Slope. A estrutura 1D facilita o transporte eletrônico.